## Sheet1
Filename | Text | Lang
Slide_01_1 | 各位好，今天針對 BCP56-16-AU 這款產品發生的 ICBO（集極-基極截止電流）異常進行根本原因分析報告 。本案對應的異常編號為 NCR25070039 與 NCR25070049 。我們將從異常概述、數據佐證到最後的實驗驗證，詳細說明為何會發生此項品質問題。 | zh
Slide_01_2 | 首先看異常背景 。我們在 TMTT 測試站發現 ICBO 的不良率超過 0.2% 的管制標準 。受影響產品為 SOT-223 封裝，其頂層金屬鋁墊（Al Pad）厚度為 3um 。 初步鎖定的異常批號共有兩批，ICBO 不良率分別為 0.41% 與 0.24%，遠高於正常組的 0.01% 。當時根據初步關聯性分析，懷疑問題可能與 GWBK-0329 這台打線機（Wire Bonder）有關 。 | zh
Slide_01_3 | 進一步調查發現 ，自 2025 年 5 月起，GWBK-0329 機台在打線後的彈坑檢驗（Cratering Test）中，異常率明顯飆升至 37.5% 。相比之下，鄰近的 GWBK-0330 異常率僅 15.38%，而 GWBK-0345 則完全正常 。這加深了我們當時認為「單一機台異常」的假設。 | zh
Slide_01_4 | 然而，當我們擴大數據追蹤範圍，分析 2025 年度所有生產數據時，發現了矛盾點 。從這張盒鬚圖（Box Plot）可以看出，三台打線機（0329, 0330, 0345）其實都曾出現 ICBO 超標的情況 。特別是 GWBK-0345，雖然它的彈坑率低，但 ICBO 的異常極端值反而更高 。這暗示問題並非機台本身，而是存在更深層的共同原因。 | zh
Slide_01_5 | 我們重新以「晶圓批次（Wafer Lot）」作為分析維度，發現了關鍵趨勢 。數據顯示，ICBO 異常高度集中在特定的晶圓批次，例如 TXTS-0420、TXTS-0382 和 TXTS-0397 。不論由哪一台打線機生產，只要用到這些特定晶批，不良率就會顯著上升 。這證明了晶圓本身的特性才是關鍵影響因子 。 | zh
Slide_01_6 | 在失效分析（FA）中，我們取得了關鍵的物理證據 。對不良品進行去線（De-processing）後發現，晶片矽層存在明顯的 Die Crack（晶片裂紋） 。更具決定性的觀察是：這些裂紋的位置與晶圓廠測試留下的 Probe Mark（探針印） 完全重合 。這初步說明了探針印可能損傷了下方的矽結構。 | zh
Slide_01_7 | 為了驗證探針印是否為根本原因，我們設計了對照實驗 。我們選取了「有探針印」與「無探針印」的晶圓，分別在不同溫度（120°C 與 250°C）及有無打線的條件下進行對比 。分析項目包括探針印深度、手拉測試以及剖面分析 。 | zh
Slide_01_8 | 實驗結果令人震驚：在完全未打線的晶片上，單純經過彈坑檢驗，就已經發現探針印下方的矽層有受損痕跡 。這直接證明了損傷在進入打線製程之前就已經存在，打線只是進一步擴大了這些微裂紋 。 | zh
Slide_01_9 | 我們使用白光干涉儀對探針印深度進行量化 。結果顯示，供應商點測造成的探針印深度達 2.59~2.80 um，且形狀大而規律 。相較之下，我們廠內的點測深度僅 0.48~2.4 um 。由於產品鋁墊厚度僅 3um，供應商的探針幾乎快要打穿整個鋁層 。 | zh
Slide_01_10 | 從 SEM 剖面照片可以看出更直觀的差異 。條件 1 顯示，供應商的深度探針印下，殘餘鋁層（殘鋁）厚度為 0 um，意即鋁層已被完全移除 。而廠內探針印或無探針印的區域，仍保有約 0.8~1.0 um 的殘鋁作為緩衝 。 | zh
Slide_01_11 | 根據以上證據，我們重建了失效路徑 ：1 初始損傷：供應商深度探針穿透 3um 鋁墊 。2.失去緩衝：鋁墊原本應有的應力緩衝功能失效 。3.應力集中：打線時的超音波與壓力直接衝擊脆性的矽層 。4.最終失效：矽層產生裂紋（Die Crack），導致 ICBO 電性異常 。 | zh
Slide_01_12 | 本次 BCP56-16-AU ICBO 異常的根本原因，判定為供應商點測造成的探針印過深 。深度探針印嚴重破壞了鋁墊結構，導致製程裕度喪失 。這也解釋了為何異常具有強烈的晶批關聯性，因為不同批次的點測壓力存在差異 。 | zh
Slide_01_13 | 最後是我們的改善行動 。短期措施：導入 Wafer AOI 加強檢驗，篩選具深度探針印的晶粒，並與供應商比對 Test Map 。長期方案：修訂採購規格，將探針印深度、殘鋁厚度納入規格書（Spec）中 。同時持續追蹤受影響產品的良率，確保改善有效 。以上報告，謝謝大家。 | zh